## 石筛分
石试样总重(g) |  | 5000
筛孔尺寸(mm) |  | 53 | 37.5 | 31.5 | 26.5 | 19 | 16 | 9.5 | 4.75 | 2.36 | 筛底 | 总重(g)
第一次 | 分计筛余量(g) | 0 | 0 | 0 | 120 | 257 | 1056 | 927 | 395 | 202 | 43 | 3000
| 分计筛余(%) | 0 | 0 | 0 | 4 | 8.566667 | 35.2 | 30.9 | 13.16667 | 6.733333 | 1.433333
| 累计筛余(%) | 0 | 0 | 0 | 4 | 12.56667 | 47.76667 | 78.66667 | 91.83333 | 98.56667 | 100
含泥量 | 试验前m0 | 试验后m1 | 泥重量 | 含泥量wc |  |  |  | 碎石压碎指标 | 岩石品种 | 混凝土强度等级 |  | 碎石压碎指标（%）
第一次 | 6000 | 5970 | 30 | 0.5% | 0.45%
第二次 | 6000 | 5976 | 24 | 0.4% |  |  |  |  | 沉积岩 | C60～C40 |  | ≤10
[10 empty] | ≤C35 |  | ≤16
针片状含量 | 重量(g) | 3000 | [6 empty] | 变质岩或深成的火成岩 | C60～C40 |  | ≤12
公称粒级（mm） | 5-10 | 10-16 | 16-20 | 20-25 | 25-31.5 |  |  |  |  | ≤C35 |  | ≤20
针状 | 15 | 13 | 8 | 7 |  |  |  |  | 喷出的火成岩 | C60～C40 |  | ≤13
片状 | 10 | 20 | 17 | 11 | [5 empty] | ≤C35 |  | ≤30
针片状重量(g) | 101 | 针片状含量(%) |  | 3.367%
[8 empty] | 卵石压碎指标 | 混凝土强度等级 | C60～C40 |  | ≤C35
泥块含量 | 试验前m1 | 试验后m2 | 泥块重量 | 泥块含量wc,L
第一次 | 6000 | 5970 | 30 | 0.5% | 0.45% |  |  |  | 卵石压碎指标（%） | ≤12 |  | ≤16
第二次 | 6000 | 5976 | 24 | 0.4%
Note on E9: 强度≥C60含泥量≤0.5 C55～C30含泥量≤1.0 强度≤C25含泥量≤2.0 对于有抗冻、抗渗或其它特殊要求的混凝土，其所用碎石或卵石含泥量不应大于1.0%
Note on F9: 两次结果之差大于0.2%时,应重新试验。
Note on F19: 以两次试验结果的算术平均值做为测定值
Note on E19: 强度≥C60含泥量≤0.2 C55～C30含泥量≤0.5 强度≤C25含泥量≤0.7 对于有抗冻、抗渗或其它特殊要求的强度等级小于C30的混凝土，其所用碎石或卵石含泥量不应大于0.5%
Note on E16: 强度≥C60针片状含量≤8 C55～C30针片状含量≤15 强度≤C25针片状含量≤25
Note on E6: 连续粒级累计筛余(%)合格标准 5～40mm筛余累计- 5～31.5mm筛余累计0～5 5～25mm筛余累计0
Note on F6: 连续粒级累计筛余(%)合格标准 5～40mm筛余累计- 5～31.5mm筛余累计- 5～25mm筛余累计0～5 5～20mm筛余累计0
Note on G6: 连续粒级累计筛余(%)合格标准 5～40mm筛余累计30～65 5～31.5mm筛余累计15～45 5～25mm筛余累计- 5～20mm筛余累计0～10 5～16mm筛余累计0
Note on H6: 连续粒级累计筛余(%)合格标准 5～40mm筛余累计- 5～31.5mm筛余累计- 5～25mm筛余累计30～70 5～20mm筛余累计- 5～16mm筛余累计0～10 5～10mm筛余累计0
Note on I6: 连续粒级累计筛余(%)合格标准 5～40mm筛余累计70～90 5～31.5mm筛余累计70～90 5～25mm筛余累计- 5～20mm筛余累计40～80 5～16mm筛余累计30～60 5～10mm筛余累计0～15
Note on J6: 连续粒级累计筛余(%)合格标准 5～40mm筛余累计95～100 5～31.5mm筛余累计90～100 5～25mm筛余累计90～100 5～20mm筛余累计90～100 5～16mm筛余累计85～100 5～10mm筛余累计80～100
Note on K6: 连续粒级累计筛余(%)合格标准 5～40mm筛余累计- 5～31.5mm筛余累计95～100 5～25mm筛余累计95～100 5～20mm筛余累计95～100 5～16mm筛余累计95～100 5～10mm筛余累计95～100
Note on D6: 连续粒级累计筛余(%)合格标准 5～40mm筛余累计0～5 5～31.5mm筛余累计0
Note on C6: 连续粒级累计筛余(%)合格标准 5～40mm筛余累计0
Note on B9: 将浑浊液倒入直径1.25mm、80μm的方孔套筛（1.25mm筛置于上面）上，滤去小于80μm的颗粒后烘干
Note on B10: 将浑浊液倒入直径1.25mm、80μm的方孔套筛（1.25mm筛置于上面）上，滤去小于80μm的颗粒后烘干
Note on B19: 用直径5.00mm的方孔筛筛分,取筛上的石,浸泡24h,把试样放在2.50mm的方孔筛上洗净后烘干.
Note on B20: 用直径5.00mm的方孔筛筛分,取筛上的石,浸泡24h,把试样放在2.50mm的方孔筛上洗净后烘干.

## 卵碎石压碎指数
卵碎石压碎指数
筛孔尺寸(mm) | 20.0mm以上 | 20.0～10.0mm | 总压碎指标（%）δsa
试样总重(g)m0 | 3000 | 3000
压碎试验后筛余(g)m1 | 2550 | 2710
单级试样压碎指标（%）δi | 15 | 9.666667 | 12.25222
筛孔尺寸(mm) | 5.0～2.5mm | 2.5～1.25mm | 总压碎指标（%）δsa
试样总重(g)m0 | 3000 | 3000
压碎试验后筛余(g)m1 | 2270 | 2650
单级试样压碎指标（%）δi | 24.33333 | 11.66667 | 17.51084
筛孔尺寸(mm) | 5.0～2.5mm | 2.5～1.25mm | 总压碎指标（%）δsa
试样总重(g)m0 | 3000 | 3000
压碎试验后筛余(g)m1 | 2390 | 2800
单级试样压碎指标（%）δi | 20.33333 | 6.666667 | 12.96018
以三份试样试验结果的算术平均值作为各单粒级试样的测定值 | 19.88889 | 9.333333 | 14.24108
Note on C4: 用公称为2.50mm的方孔筛筛去被压碎的细粒
Note on C8: 用公称为2.50mm的方孔筛筛去被压碎的细粒
Note on C12: 用公称为2.50mm的方孔筛筛去被压碎的细粒
Note on D4: 用公称为2.50mm的方孔筛筛去被压碎的细粒
Note on D8: 用公称为2.50mm的方孔筛筛去被压碎的细粒
Note on D12: 用公称为2.50mm的方孔筛筛去被压碎的细粒